## AQUA
FICHE TECHNIQUE
NOM DU PRODUIT |  | AQUA MARINE
Non. | Paramètre | MÉTHODE D'ESSAI | SPÉCIFICATIONS.
1 | NUMÉRO DE RÉFÉRENCE DU PRODUIT |  | 220975
2 | LONGUEUR DES ROULEAUX |  | 30M
3 | LARGEUR |  | 137CM
4 |  |  | PVC-87% SOUTIEN-13%
COMPOSITION
5 |  |  | POLYESTER
TYPE DE SOUTIEN
6 |  |  | 600+ 25 GSM
POIDS TOTAL
7 |  |  | 1,00+ 0,10 mm
ÉPAISSEUR
8
| ÉLONGATION | EN ISO 1421 | WARP - 55 %
TRAME - 140 %
9
| RÉSISTANCE À LA TRACTION | EN ISO 1421 | WARP - 40.00 daN
TRAME - 20.00 daN
10
| LA FORCE DES LARMES | EN ISO 13937/2 | WARP -40 N
TRAME - 30 N
11 | EXTENSIBLE | SAEJ855 | WARP -7 % MIN.
TRAME- 60% MIN.
12 | ENSEMBLE | SAEJ855 | WARP - 5% MAX.
TRAME- 25% MAX
13 | RÉSISTANCE À L'ABRASION | EN ISO 12947/2 | PASSER 50 000 CYCLES
MARTINDALE
14 | RÉSISTANCE À L'ABRASION | CFFA-1b, TABER ABRASION 500 CYCLE | LAISSEZ-PASSER
15 | RÉSISTANCE À LA FLEXION | EN ISO 7854 DE MATTIA | PASSE 200000 CYCLES
16 | RÉSISTANCE À LA FLEXION | CFAA-10 | W. 20 000 AUCUNE FISSURATION OU FISSURE
F. 20 000 AUCUNE FISSURATION OU FISSURE
17 | SOLIDITÉ DES COULEURS À LA LUMIÈRE ARTIFICIELLE | QUV-600 HRS | PASSER
18 | RÉSISTANCE AU CROCKING | CFAA 7 (ÉCHELLE DE GRIS) | HUMIDE-4 SEC-4
19 | RÉSISTANCE AU BLOCAGE | CFAA 4 | ÉCHELLE NOTATION 2 MAX.
20 | RETARDATEUR DE FLAMME | FMVSS 302 | LAISSEZ-PASSER
21 | RETARDATEUR DE FLAMME | BS 5852IGN. SOURCES 0 &1 | LAISSEZ-PASSER
22 | RÉSISTANCE À L'ÉCLATEMENT | BS 3424 | 150 psi MIN.
23 | TEST D'ADHÉRENCE | CFAA-4 | LAISSEZ-PASSER
24 | RÉSISTANCE AUX BASSES TEMPÉRATURE | CFFA-6 (b) À 0OC | PAS DE FISSURE
25 | PERTE DE CHALEUR (%) | CAPE-18 | 14 MAX ET AUCUN CHANGEMENT D'APPARENCE VISIBLE
26 | VIEILLISSEMENT À LA CHALEUR | FCFA 18 | PAS DE FISSURATION ET DE CHANGEMENT DE COULEUR (GRADE MIN 3)
27 | RETRAIT (%)
| a) DÉFORMATION DE CHALEUR | CFAA-140 | 2.0 MAX
| TRAME |  | 2.0 MAX
| b) WARP D'IMMERSION DANS L'EAU | CFAA-140 | 2.0 MAX
| TRAME |  | 2.0 MAX
28 | TRAITEMENT ANTIMICROBIEN | ASTM G-21-96 | AUCUNE CROISSANCE OU DÉCOLORATION