## AQUA
FICHE TECHNIQUE
KINGSTON SANS SUPPORT
CARACTERISTIQUES TECHNIQUES
PRODUIT | KINGSTON SANS SUPPORT
|  | EPAISSEUR 1 MM | EPAISSEUR 1.2 MM
LONGUEUR DES ROULEAUX |  | 50 ML | 50 ML
LARGEUR |  | 1400 MM | 1400 MM
POIDS |  | 535+/- 25 grs par M² | 560+/- 25 grs par M²
EPAISSEUR |  | 1 MM +/- 0.10 MM | 1.2 MM +/- 0.10 MM
COMPOSITION |  | PVC 55%
DOTP 25%
FILLER 14%
PIGMENTS 1,7%
AUTRES 4,3%
DIRECTIVE REACH REGULATION |  | PASS | PASS
DIRECTIVE REACH REGULATION |  | PASS | PASS
FREE OF |  | BBP, DEHP, DBP, DNOP, DINP, DIDP, PHA, SCCP
FICHE TECHNIQUE ETABLIE SELON RESULTATS DU LABO IFTH CI-JOINT