## AQUA
Fiche technique
NOM DU PRODUIT |  | MARLYFAC
Non. | Paramètre
1 | ARMATURE | TOILE POLYAMIDE (210 DENIERS)
2 | CONTEXTURE | CHAINE 26 TRAME 20
6 | POIDS TOTAL (grs/m²) +/- 25 grs poids tissu poids enduction PVC poids support enduction | 750 grs/m² 110 grs/m² 560 grs/m² 80 grs/m²
7 | ÉPAISSEUR | 1,12 mm
9 | RÉSISTANCE MOYENNE À LA TRACTION (kg/5 cm) | CHAINE 107 TRAME 95
10 | POIDS ENDUIT | 195 grs/m²
11 | COMPOSITION | TISSU: 100% POLYAMIDE ENDUCTION: 100% PVC
12 | LAIZE | 137 cm DELIGNE
13 | RESISTANCE A L'ALLONGEMENT (%) | CHAINE 34 TRAME 35
14 | ABRASION (kg/5 cm) | CHAINE 2 TRAME 2
15 | RÉSISTANCE À LA DECHIRURE AMORCEE (kg/5 cm) | CHAINE 2,26 TRAME 1,9
16 | SOLIDITE UV LUMIERE | 3 A 6 SELON COLORIS