## AQUA
FICHE TECHNIQUE
MARLYMER
Paramètre | MÉTHODE D'ESSAI
PRODUCT |  | MARLYMER
TEST REPORT REFERENCE |  | 0063
LONGUEUR DES ROULEAUX |  | 30 M
LENGTH OF ROLLS
LARGEUR |  | 137 CM
WIDTH
CARACTERISTIQUES TECHNIQUES | METHODE DE TEST | RESULTATS
TECHNICAL CARACTERISTIC | METHOD OF TEST | RESULTS
COMPOSITION |  | 100% PVC
NATURE DU SUPPORT |  | 100% POLYESTER
TYPE OF SUPPORT
690 GSM
POIDS TOTAL
TOTAL WEIGHT
EPAISSEUR |  | 0.95-1,00 MM
THICKNESS
ALLONGEMENT | EN ISO 1421 | WARP - 50 %
ELONGATION |  | WEFT -150 %
RESISTANCE à LA RUPTURE | EN ISO 1421 | WARP - 40 daN
TENSILE STRENGTH |  | WEFT - 18 daN
RESISTANCE à LA DECHIRURE | EN ISO 13937/2 | WARP - 34 N
TEAR STRENGTH |  | WEFT - 32 N
RESISTANCE à L'ABRASION | EN ISO 12947/2 | PASSES
ABRASION RESISTANCE | MARTINDALE (20000 CYCLES)
RESISTANCE AUX PLIAGES | EN ISO 7854 DEMATHIA (400000 CYCLES) | PASSES
FLEXING RESISTANCE
CLASSEMENT FEU | FMVSS 302 | PASSES
FIRE PROOF FORM
TENUE A LA LUMIERE COLOUR FASTNESS TO ARTIFICIAL LIGHT | 500 HRS | PASSES
ANTIFUNGAL/ ANTIBIOTIC |  | PASSES