## AQUA
Fiche technique
NOM DU PRODUIT |  | MARLYTOILE
Non. | Paramètre
1 | ARMATURE | TOILE POLYESTER (600 DENIERS)
2 | CONTEXTURE | CHAINE 13 TRAME 11
6 | POIDS TOTAL | 390 grs/m²
7 | ÉPAISSEUR TOTALE | 0,6 (6/10)
8 | POIDS TISSU | 195 grs/m²
9 | RÉSISTANCE MOYENNE À LA TRACTION (kg/5 cm) | CHAINE 157 TRAME 125
10 | POIDS ENDUIT | 195 grs/m²
11 | NATURE ENDUCTION | PVC
12 | LAIZE | 150 cm
13 | ALLONGEMENT % | CHAINE 38,76 TRAME 36,47
14 | RÉSISTANCE À L'ABRASION | 5.5
15 | RÉSISTANCE À LA DECHIRURE (kg) | CHAINE 9,53 TRAME 6,76
16 | SOLIDITE UV LUMIERE | 4 A 6 SELON COLORIS