## AQUA
Fiche technique
NOM DU PRODUIT |  | POLY 1300
Non. | Paramètre
1 | ARMATURE | TOILE POLYESTER (1300 DENIERS)
2 | CONTEXTURE | CHAINE 12 TRAME 8
6 | POIDS TOTAL | 585 grs/m²
7 | ÉPAISSEUR TOTALE | 0,9 (9/10)
8 | POIDS TISSU | 375 grs/m²
9 | RÉSISTANCE MOYENNE À LA TRACTION (kg/5 cm) | CHAINE 265 TRAME 260
10 | POIDS ENDUIT | 210 grs/m²
11 | NATURE ENDUCTION | PVC
12 | LAIZE | 150 cm
13 | ALLONGEMENT % | CHAINE 49 TRAME 47
14 | RÉSISTANCE À L'ABRASION | 6.5
15 | RÉSISTANCE À LA DECHIRURE (kg) | CHAINE 22 TRAME 30
16 | SOLIDITE UV LUMIERE | 4 A 6 SELON COLORIS