## AQUA
Fiche technique
NOM DU PRODUIT |  | POLY 21 IMPER
Non. | Paramètre
1 | ARMATURE | TOILE POLYAMIDE
2 | CONTEXTURE | CHAINE 26 TRAME 20
6 | POIDS TOTAL | 246 grs/m²
7 | ÉPAISSEUR TOTALE | 0,3 (3/10)
8 | POIDS TISSU | 115 grs/m²
9 | RÉSISTANCE MOYENNE À LA TRACTION (kg/5 cm) | CHAINE 125,59 TRAME 92,48
10 | POIDS ENDUIT | 131 grs/m²
11 | NATURE ENDUCTION | PVC
12 | LAIZE | 148/150 cm
13 | ALLONGEMENT % MOYEN | CHAINE 54,37 TRAME 42,35
14 | RÉSISTANCE À L'ABRASION | 4
15 | RÉSISTANCE À LA DECHIRURE (kg) | CHAINE 4,50 TRAME 5,62
16 | SOLIDITE UV LUMIERE | 3 A 6 SELON COLORIS