## AQUA
Fiche technique
NOM DU PRODUIT |  | POLY 21 PU
Non. | Paramètre
1 | ARMATURE | TOILE POLYAMIDE (210 DENIERS)
2 | CONTEXTURE | CHAINE 26 TRAME 20
6 | POIDS TOTAL | 116 grs/m²
7 | ÉPAISSEUR TOTALE | 0.19
8 | POIDS TISSU | 110 grs/m²
9 | RÉSISTANCE MOYENNE À LA TRACTION (kg/5 cm) | CHAINE 125,59 TRAME 92,48
10 | POIDS ENDUIT | 6 grs/m²
11 | NATURE ENDUCTION | POLYURETHANE
12 | LAIZE | 148/150 cm DELIGNE
13 | ALLONGEMENT % MOYEN | CHAINE 65,13 TRAME 53,02
14 | RÉSISTANCE À L'ABRASION | 3.9
15 | RÉSISTANCE À LA DECHIRURE (kg) | CHAINE 3,33 TRAME 2,67
16 | SOLIDITE UV LUMIERE | 3 A 9 SELON COLORIS