## AQUA
Fiche technique
NOM DU PRODUIT |  | POLY 21
Non. | Paramètre
1 | ARMATURE | TOILE POLYAMIDE (210 DENIERS)
2 | CONTEXTURE | CHAINE 26 TRAME 20
6 | POIDS TOTAL | 360 grs/m²
7 | ÉPAISSEUR TOTALE | 0,4 (4/10)
8 | POIDS TISSU | 110 grs/m²
9 | RÉSISTANCE MOYENNE À LA TRACTION (kg/5 cm) | CHAINE 107 TRAME 95
10 | POIDS ENDUIT | 250 grs/m²
11 | NATURE ENDUCTION | PVC
12 | LAIZE | 148/150 cm DELIGNE
13 | ALLONGEMENT % | CHAINE 34 TRAME 35
14 | RÉSISTANCE À L'ABRASION | 3.9
15 | RÉSISTANCE À LA DECHIRURE (kg) | CHAINE 2,26 TRAME 1,90
16 | SOLIDITE UV LUMIERE | 3 A 6 SELON COLORIS